## Sheet1
问题 | 参考答案 | 参考答案来源
SY/T 5037的标准名称什么？ | 普通流体输送管道用埋弧焊钢管 | SY/T 5037-2023 普通流体输送管道用埋弧焊钢管
普通流体输送管道用钢管的标准有哪些？ | SY/T 5037-2023 普通流体输送管道用埋弧焊钢管 SY/T 5038-2018 普通流体输送管道用直缝高频焊钢管
SY/T 5037适用于哪类钢管产品？ | 本文件适用于水、空气、采暖蒸汽等普通流体输送管道用钢管，也适用于具有类似要求的其他流体输送管道用钢管。 | SY/T 5037-2023 1范围
SY/T 5037中拉伸试验的规范性引用文件？ | GB/T 228.1 金属材料 拉伸试验 第1部分：室温试验方法 GB/T 2651 焊接接头拉伸试验方法 | SY/T 5037-2023 2规范性引用文件
钢管承插柔性接口的定义？ | 通过在钢管承口或插口处放入橡胶密封圈，然后施力将管端插入，形成一个能适应一定范围水压和位移的封闭管道的连接接口。 | SY/T 5037-2023 3 术语和定义
普通流体输送管道钢管标准中对化学成分的规定有哪些？ | SY/T 5037-2023 制管用钢材的化学成分应符合6.2规定的钢带/板标准的要求，产品分析允许偏差应符合GB/T 222的相关规定。 SY/T 5038-2018 制管用钢材的化学成分应符合GB/T 700或相应标准的要求，产品分析允许偏差应符合GB/T 222的相关规定。 | SY/T 5037-2023 6.3 化学成分 SY/T 5038-2018 5.3 化学成分
普通流体输送管道用埋弧焊钢管的直焊缝环向间隔距离？ | 直焊缝环向间隔应为50 mm～200 mm。 | SY/T 5037-2023 6.1.3 对接管
SY/T 5037-2023是否允许对接钢管？对接管的比例如何确定? | 可将同管型、同一规格、同一钢级的2段或3段短管对焊成为一根钢管，短管的长度不应小于1.5 m。应协议确定对接管所占比例。 | SY/T 5037-2023 6.1.3.1
SY/T 5037-2023允许的对接环向焊缝的焊接方法有哪些？ | 对接环向焊缝应采用埋弧自动焊、气体保护焊等填充金属焊接方法焊接。 | SY/T 5037-20236.1.3.3
SY/T 6700中连制管的定义是什么？ | 采用电焊工艺制造的，由多个长度大于61m(200 ft)的单根（管）制成的管状碳钢产品。 | SY/T 6700-2014 3.4
SY/T 6700怎样测定屈服强度？ | 应采用0.2%残余变形法测定屈服强度。 | SY/T 6700-2014 6.2.1.1
SY/T 6700中扩口试验的验收极限规定？ | 验收极限：钢管扩口后规定的最小内径达到IDf（见8.3.3规定）时，焊缝区域或母材不得出现裂纹。 | SY/T 6700-2014 6.2.4
SY/T 6700中应在0℃（32℉）或更低温度下进行断裂韧性试验，对于全尺寸横向试样，冲击吸收能平均值是多少？ | 试验应在0℃（32℉）或更低温度下进行，对于全尺寸横向试样，冲击吸收能平均值不应小于27 J（20 ft-lb）， | SY/T 6700-2014 6.2.5
SY/T 6700中金相检验的规定？ | 对于所有钢管，应通过焊缝横截面的金相检验验证钢管热影响区符合5.5要求的一致性，应在每单根管的两端进行金相检验。 | SY/T 6700-2014 6.2.6
SY/T 6700中长度测量装置的精度是多少？ | 长度测量装置的精度应为±1%。 | SY/T 6700-2014 7.5
连续管线管的工艺质量和缺陷要求是哪一章？ | 7.7 工艺质量和缺陷 | SY/T 6700-2014 7.7
GB/T 29168.4-2024的范围？ | 本文件规定了GB 50251、GB 50253、GB/T 24259设计的管道输送系统用冷弯管的设计、制造、试验与检验、技术要求、标志。 本文件适用于石油天然气工业管道输送系统用半径不小于5OD、在工厂和现场冷弯制成的冷弯管的制造和检验。 本文件适用于低碳低合金无缝和焊接钢管制成的冷弯管。 注： 这些材料都是典型的CMn钢或低合金钢，与GB/T 9711中的管线钢管强度级别一致。 本文件不适用于采用其他制造工艺生产的管道用弯管。 | GB/T 29168.4-2024 1范围
哪个标准规定了低温管道用大直径焊接钢管的尺寸和技术要求？ | GB/T 37577-2019 本标准规定了低温管道用大直径焊接钢管的订货内容、尺寸、外形、重量、技术要求、试验方法、检验规则、包装、标志和质量证明书。 本标准适用于－20 ℃级～－196 ℃级、外径不小于114.3 mm的低温管道用大直径焊接钢管（以下简称钢管）。 | GB/T 37577-2019 1范围
有没有焊接钢管焊缝缺欠的数字射线检测的标准？ | GB/T 40385-2021 钢管无损检测 焊接钢管焊缝缺欠的数字射线检测 | GB/T 40385-2021
GB/T 40385-2021 的适用范围？ | 本文件规定了自动熔化电弧焊钢管直焊缝或螺旋焊缝缺欠的X射线数字检测技术的要求，包括计算机射线检测(CR)或数字探测器阵列(DDAS)的射线检测。本文件也规定了数字射线检测的验收级别和校准程序。本文件也适用于圆形空心型材的检测。 | GB/T 40385-2021 1范围
GB/T 40385-2021 中数字图像显示的要求？ | 数字图像显示应符合A级或B级技术要求。 | GB/T 40385-2021 6.3
GB/T 40385-2021规定检测时，射线束的要求是什么？ | 检测时，射线束应对准被检焊缝部位的中心，并垂直于该点钢管表面。 | GB/T 40385-2021 6.4
GB/T 40385-2021中像质计的放置位置要求？ | 像质计应放置在射线源一侧且邻近焊缝的母材上（见图3和图4） | GB/T 40385-2021 7.1
GB/T 40385-2021中缺欠分布有没有示例图？ | 有，缺欠分布示例参见图A.1和图A.2。 | GB/T 40385-2021 附录A
GB/T 19830-2023的适用范围？ | 本文件描述了钢管（套管、油管和短节）、接箍毛坯、接箍材料及附件材料的制造方法，规定了钢管、接箍毛坯、接箍材料及附件材料的材料要求，尺寸、质量和产品端部，检验和试验，标记，涂层与保护，文件，各类制造商设备配置最低要求等。经购方和制造商协商，本文件还适用于其他规格和壁厚的平端管。本文件适用于下列接头：--短圆螺纹套管（SC）；--长圆螺纹套管（LC）；--偏梯形螺纹套管（BC）；--不加厚油管（NU）；--外加厚油管（EU）；--整体接头油管（IJ）。 | GB/T 19830-2023 1范围
关于C110钢级，购方需提供的资料规定？ | 购方宜以ISO15156-2为指南来使用C90、T95和C110钢级。宜特别注意C110钢级在ISO15156-2 SSC2类或3类地区的应用,因为这种材料不是对所有酸性(含H2S)环境都适用的。 | GB/T 19830-2023 5.1 C90、T95、C110钢级
GB/T 19830-2023中J55和K55钢级产品的热处理要求？ | 对于J55和K55钢级产品,热处理不是强制性的。若订单上有规定,则应进行与表C.3或表E.3脚注b一致的热处理,或者可由制造商选择进行某种热处理。 | GB/T 19830-2023 6.2.2
GB/T 19830-2023中H40、J55、K55、N80钢级(所有类型)的矫直要求？ | 无需特殊方法。 | GB/T 19830-2023 6.3.1
GB/T 19830-2023中外观检验发现的表面缺欠的处置要求？ | 外观检验发现的表面缺欠应按10.15.17、10.15.18和10.15.19进行处理。 | GB/T 19830-2023 10.14.4
GB/T23802—2023中附件材料的定义？ | 用于制造附件的无缝套管(3.1.3)、油管(3.1.23)或无缝厚壁管、棒料(3.1.2)或热锻件。 | GB/T23802—2023 3.1.1
GB/T23802—2023的硬度要求？ | 本文件涵盖的产品的硬度应符合表C.3或表D.3给出的PSL-1产品及表C.28或表D.28给出的PSL-2产品的要求。 全壁厚硬度的变化应符合表C.4或表D.4的要求。 任一单个硬度值应不高于规定平均硬度值2HRC。 | GB/T23802—2023 7.3
GB/T23802—2023中管子的临界厚度要求？ | 对于管子,临界厚度为规定壁厚。 | GB/T23802—2023 7.4.2
GB/T23802—2023中小尺寸试样的最低夏比V型缺口吸收能要求？ | 小尺寸试样的最低夏比V型缺口吸收能要求应为全尺寸试样吸收能要求值乘以表C.5或表D.5 中的递减系数。 | GB/T23802—2023 7.4.5
GB/T 42858-2023中焊缝外毛刺要求？ | 外毛刺应被清除至与管体外表面齐平状态。 | GB/T 42858-2023 5.5.3
GB/T 42858-2023中管管对接焊咬边要求？ | 管管对接环焊缝上不应有咬边。 | GB/T 42858-2023 5.5.8
GB/T 42858-2023中管管对接径向错边要求？ | 对于所有合金管，径向错边不应超过0.3mm和0.05t中较大者。 | GB/T 42858-2023 5.5.9
GB/T 42858-2023中拉伸试验在卷曲之前还是之后进行？ | 拉伸试验应在卷曲之前进行。 | GB/T 42858-2023 6.2.1.1
GB/T 42858-2023中对于超级双相不锈钢的铁素体体积分数？ | 应在35%~55% | GB/T 42858-2023 6.2.6.3
GB/T 34204-2017的适用范围？ | 本标准规定了连续油管的术语和定义、符号和缩略语、订货内容、原料和制造工艺、材料要求、尺寸、单位长度质量、缺陷及管端加工、检验与试验、试验方法、无损检测、无效试验、复验、标志、包装与防护、文件。本标准适用于油气井钻采过程中修井、测井、钻井和完井等作业用外径19.1 mm~88.9 mm、钢级CT55~CT110的连续油管(本标准中也简称“钢管”)。本标准不包含连续油管在腐蚀环境使用适宜性的内容。 | GB/T 34204-2017 1范围
连续油管用钢的制造工艺要求？ | 连续油管用钢应采用细化晶粒工艺制造。 | GB/T 34204-2017 6.1.1
GB/T 34204-2017补焊要求？ | 不应对连续油管管体纵向焊缝、钢带对接焊缝、管管对接焊缝以及管体进行补焊。 | GB/T 34204-2017 6.2.4
GB/T 34204-2017的晶粒度要求？ | 钢管的晶粒度应为GB/T 6394规定的8级或更细。 | GB/T 34204-2017 7.4
GB/T 12606-2016的适用范围？ | 本标准规定了无缝和焊接（埋弧焊除外）铁磁性钢管缺欠的全圆周自动漏磁检测的要求。除非采购订单中另有规定，本标准主要用于纵向缺欠的检测。本标准适用于检测外径大于或等于10 mm的钢管。本标准也适用于检测空心型材。 | GB/T 12606-2016 1范围
短圆螺纹套管的代码是什么？ | SC。 | API SPECFICATION 5CT第11版1范围1.2适用性--接头
长圆螺纹套管的代码是什么？ | LC。 | API SPECFICATION 5CT第11版1范围1.2适用性--接头
API 5CT标准适用的产品包括哪些钢级？ | H40、J55、K55、N80（所有类型）、L80（所有类型）、C90、R95、T95、P110、C110和Q125。 | API SPECFICATION 5CT第11版1范围1.3适用性--钢级
API 5CT标准中，L80钢级包括哪几类？ | L80钢级1类、L80钢级3Cr、L80钢级9Cr和L80钢级13Cr。 | API SPECFICATION 5CT第11版1范围1.3适用性--钢级
API 5CT标准中，N80钢级包括哪几类？ | N80钢级1类和N80钢级Q类。 | API SPECFICATION 5CT第11版1范围1.3适用性--钢级
API螺纹指什么？ | API Spec 5B规定的螺纹。 | API SPECFICATION 5CT第11版3术语、定义、符号、代号和缩略语3.1.2 API螺纹
电弧烧伤的定义是什么？ | 由于电极或地线与产品表面之间起弧而产生的局部表面熔化点。 | API SPECFICATION 5CT第11版3术语、定义、符号、代号和缩略语3.1.3 电弧烧伤
车载量的定义是什么？ | 产品制造商发货时装载在一节火车车皮上的产品数量。 | API SPECFICATION 5CT第11版3术语、定义、符号、代号和缩略语3.1.4 车载量
套管的定义是什么？ | 从地表下入已钻井眼作衬壁的管子。 | API SPECFICATION 5CT第11版3术语、定义、符号、代号和缩略语3.1.5 套管
接箍的定义是什么？ | 用于连接两根带螺纹管子并具有内螺纹的圆筒体。 | API SPECFICATION 5CT第11版3术语、定义、符号、代号和缩略语3.1.8 接箍
炉批的定义是什么？ | 一炉投料熔炼的单一循环过程所产生的金属。 | API SPECFICATION 5CT第11版3术语、定义、符号、代号和缩略语3.1.17 炉批
熔炼分析的定义是什么？ | 由炼钢厂报告的、代表一个炉批的化学成分分析。 | API SPECFICATION 5CT第11版3术语、定义、符号、代号和缩略语3.1.18 熔炼分析
缺欠的定义是什么？ | 按本标准中的某一种无损检测方法所能检验出的在产品管壁内或产品表面上的不连续处。 | API SPECFICATION 5CT第11版3术语、定义、符号、代号和缩略语3.1.19 缺欠
分级淬火的定义是什么？ | 被淬火产品在温度显著高于淬火介质温度时，从该淬火介质中移出，再进行的淬火。 | API SPECFICATION 5CT第11版3术语、定义、符号、代号和缩略语3.1.24 分级淬火
平端管的定义是什么？ | 以无螺纹形式供货的加厚或不加厚的管子。 | API SPECFICATION 5CT第11版3术语、定义、符号、代号和缩略语3.1.34 平端管
螺纹保护器的定义是什么？ | 用于装卸、运输和存储时保护螺纹和密封面的盖帽或衬套。 | API SPECFICATION 5CT第11版3术语、定义、符号、代号和缩略语3.1.48 螺纹保护器
L80钢级13Cr类在低于多少温度时可能会脆化？ | 低于620℃（1150℉）。 | API SPECFICATION 5CT第11版5制造方法5.2热处理5.2.3 L80、C90、T95和C110钢级
L80钢级产品在进行热旋转矫直时的终了温度应不低于多少度？ | 480℃（900℉）。 | API SPECFICATION 5CT第11版5制造方法5.3矫直5.3.3 L80钢级
在使用压力矫直机时，什么情况下才需要进行应力消除？ | 当最大表面应变大于制造商在工艺验证期间确定的值时。 | API SPECFICATION 5CT第11版5制造方法5.3矫直5.3.6 压力矫直机
表面应变值计算公式时是什么？ | ε=6Dy/L² | API SPECFICATION 5CT第11版5制造方法5.3矫直5.3.6 压力矫直机
表面应变值计算公式ε=6Dy/L²中的字母分别代表什么意思？ | ε--外表面应变；D--产品的规定外径；y--最大挠曲距离；L--待矫直产品支撑点之间的距离。 | API SPECFICATION 5CT第11版5制造方法5.3矫直5.3.6 压力矫直机
可追溯性对于套管和油管的生产有何重要性？ | 可追溯性对于确保套管和油管的质量、追踪生产过程中的问题以及满足客户需求等方面具有重要意义。 | API SPECFICATION 5CT第11版5制造方法5.4 可追溯性
根据API 5CT标准，制造商应如何实施可追溯性？ | 制造商应通过标识、记录和其他方法，确保能够追踪到产品的原材料来源、生产过程、检验测试以及最终交付等各个环节。 | API SPECFICATION 5CT第11版5制造方法5.4 可追溯性
在API 5CT标准中，哪些信息需要被记录和保留以实现可追溯性？ | 需要记录和保留的信息包括但不限于原材料批次、生产日期、生产批次、检验测试结果、操作者信息以及交付日期等。 | API SPECFICATION 5CT第11版5制造方法5.4 可追溯性
如果客户要求，制造商是否必须提供可追溯性信息？ | 是的，如果客户要求，制造商必须提供可追溯性信息，以满足客户的特定需求。 | API SPECFICATION 5CT第11版5制造方法5.4 可追溯性
API 5CT标准中，可追溯性信息是否需要在产品交付后继续保留？ | 是的，可追溯性信息需要在产品交付后继续保留一段时间，以便在需要时能够进行查询和追溯。 | API SPECFICATION 5CT第11版5制造方法5.4 可追溯性
在API 5CT标准中，如果制造商未能提供可追溯性信息，可能会面临什么后果？ | 如果制造商未能提供可追溯性信息，可能会面临客户退货、索赔、信誉受损以及可能的法律诉讼等后果。 | API SPECFICATION 5CT第11版5制造方法5.4 可追溯性
可追溯性是否仅适用于API 5CT标准中的套管和油管产品？ | 不是，可追溯性通常适用于各种工业产品和服务，以确保质量和满足客户需求。API 5CT标准中的可追溯性条款是特定于套管和油管产品的。 | API SPECFICATION 5CT第11版5制造方法5.4 可追溯性
在API 5CT标准中，可追溯性是否包括对产品生产过程的记录？ | 是的，可追溯性包括对产品生产过程的记录，以追踪产品的生产历史和质量状况。 | API SPECFICATION 5CT第11版5制造方法5.4 可追溯性
如果制造商在生产过程中使用了替代材料或工艺，是否需要在可追溯性记录中注明？ | 是的，如果制造商在生产过程中使用了替代材料或工艺，必须在可追溯性记录中明确注明，以确保产品的质量和可追溯性。 | API SPECFICATION 5CT第11版5制造方法5.4 可追溯性
对于无缝、轧制产品需要确认的工艺有哪些？ | 最终再加热作业和热定径或张力减径；适用时，加厚、冷加工也需确认。 | API SPECFICATION 5CT第11版5制造方法5.5需要确认的工艺
对于电焊、轧制产品需要确认的工艺有哪些？ | 定径和焊缝焊接；适用时，焊缝热处理和加厚也需确认。 | API SPECFICATION 5CT第11版5制造方法5.5需要确认的工艺
对于电焊、热处理产品需要确认的工艺有哪些？ | 焊缝焊接和全管体、全长热处理。 | API SPECFICATION 5CT第11版5制造方法5.5需要确认的工艺
冷矫直工艺确认应重点说明什么？ | 说明所制造的产品范围和使用的方法。 | API SPECFICATION 5CT第11版5制造方法5.5需要确认的工艺
冷矫直工艺确认应包括什么验证？ | 应包括对产品中部各两端的机械性能（产品适用的拉伸、冲击和硬度）验证。 | API SPECFICATION 5CT第11版5制造方法5.5需要确认的工艺
压力矫直机的确认还应包括什么确认？ | 包括有可能最高导致表面应变的外弧侧拉伸区域的机械性能确认。 | API SPECFICATION 5CT第11版5制造方法5.5需要确认的工艺
在API SPECFICATION 5CT中规定，对于管子化学成分要求P的最大值为多少？ | 对于管子化学成分要求P的最大值为0.030 | API SPECFICATION 5CT第11版6.1化学成分
在API SPECFICATION 5CT中规定，加厚油管的拉伸性能为多少？ | 加厚油管的拉伸性能英语管体的要求一致 | API SPECFICATION 5CT第11版6.2.1通则
在API SPECFICATION 5CT中规定，夏比V型缺口冲击实验允许冲击试样的吸收能低于吸收能要求吗？ | 夏比V型缺口冲击实验允许1个冲击试样的吸收能低于吸收能要求，但不能低于要求的三分之二 | API SPECFICATION 5CT第11版6.3.1吸收能
在API SPECFICATION 5CT中规定，夏比V型缺口冲击实验中的吸收能是由谁决定的？ | 夏比V型缺口冲击实验中的吸收能是由临界厚度决定的 | API SPECFICATION 5CT第11版6.3.1吸收能
在API SPECFICATION 5CT中规定，对C110钢级根据ASTM E23，最小剪切面积百分比为多少？ | 对C110钢级根据ASTM E23，最小剪切面积百分比为75% | API SPECFICATION 5CT第11版6.3.3剪切面积
在API SPECFICATION 5CT中规定，夏比V型缺口冲击实验1/2尺寸试样降低系数为多少？ | 夏比V型缺口冲击实验1/2尺寸试样降低系数为0.55 | API SPECFICATION 5CT第11版6.4.1通则
在API SPECFICATION 5CT中规定，对于H40钢级接箍夏比V型缺口吸收能多少？ | 对于H40钢级接箍夏比V型缺口吸收能没有强制要求 | API SPECFICATION 5CT第11版6.4.2H40钢级
在API SPECFICATION 5CT中规定，对于J55和K55钢级接箍对所有壁厚，全尺寸横向最低吸收能要求Cv为多少？ | 对于J55和K55钢级接箍对所有壁厚，全尺寸横向最低吸收能要求Cv为20J | API SPECFICATION 5CT第11版6.4.3J55和K55钢级
在API SPECFICATION 5CT中规定，对于J55和K55钢级接箍对所有壁厚，全尺寸纵向最低吸收能要求Cv为多少？ | 对J55和K55钢级接箍对所有壁厚，全尺寸纵向最低吸收能要求Cv为27J | API SPECFICATION 5CT第11版6.4.3J55和K55钢级
在API SPECFICATION 5CT中规定，5-1/2加工横向夏比V型缺口冲击实验试样全尺寸需要壁厚为多少？ | 5-1/2加工横向夏比V型缺口冲击实验试样全尺寸需要壁厚为16.64 | API SPECFICATION 5CT第11版6.5.4试样
在API SPECFICATION 5CT中规定，2-7/8加工纵向夏比V型缺口冲击实验试样1/2尺寸需要壁厚为多少？ | 2-7/8加工纵向夏比V型缺口冲击实验试样1/2尺寸需要壁厚6.34 | API SPECFICATION 5CT第11版6.5.4试样
在API SPECFICATION 5CT中规定，临界厚度15.2的P110钢级接箍最小横向吸收能为多少？ | 临界厚度15.2的P110钢级接箍最小横向吸收能为30J | API SPECFICATION 5CT第11版6.5.4试样
在API SPECFICATION 5CT中规定，N80钢级接箍最小纵向吸收能为多少？ | N80钢级接箍最小纵向吸收能为40J | API SPECFICATION 5CT第11版6.5.4试样
在API SPECFICATION 5CT中规定，对于L80钢级，平均硬度值不超过多少HRC是可接收的？ | 对于L80钢级，平均硬度值不超过23.0HRC是可接收的 | API SPECFICATION 5CT第11版6.7最大硬度
在API SPECFICATION 5CT中规定，对于C90壁厚不小于多少mm的大壁厚钢管产品，允许替换淬透性要求？ | 对于C90壁厚不小于30mm的大壁厚钢管产品，允许替换淬透性要求 | API SPECFICATION 5CT第11版6.10.5.1通则
在API SPECFICATION 5CT中规定，对于C90壁厚应在淬透性实验时淬火平均硬度最什么的部位取样？ | 对于C90壁厚应在淬透性实验时淬火平均硬度最低的部位取样 | API SPECFICATION 5CT第11版6.10.5.3验证试样
在API SPECFICATION 5CT中规定，对于C90壁厚验证报告需要提供热处理批次吗？ | 对于C90壁厚验证报告需要提供热处理批次 | API SPECFICATION 5CT第11版6.10.5.4验证报告
在API SPECFICATION 5CT中规定，对于C90钢级原始奥氏体晶粒度应为多少级？ | 对于C90钢级原始奥氏体晶粒度应为ASTM 5级或更细 | API SPECFICATION 5CT第11版6.11晶粒度
在API SPECFICATION 5CT中规定，对于N80钢级电焊管压扁实验平行板间距多少？ | 对于N80钢级电焊管压扁实验平行板间距Dx（1.074-0.019 4D/t） | API SPECFICATION 5CT第11版6.13压扁-电焊管
在API SPECFICATION 5CT中规定，对于T95钢级硫化物应力开裂试验方法有哪些？ | 对于T95钢级硫化物应力开裂试验方法有1）单轴拉伸方法2）弯曲梁方法3）DCB方法 | API SPECFICATION 5CT第11版6.14.2硫化物应力开裂试验方法
在API SPECFICATION 5CT中规定，对于T95钢级硫化物应力开裂试验单轴拉伸方法全尺寸试样屈服强度比为80%Ysmin时最小使用应力？ | 对于T95钢级硫化物应力开裂试验单轴拉伸方法全尺寸试样屈服强度比为80%Ysmin时最小使用应力524MPa | API SPECFICATION 5CT第11版6.14.4最低硫化物应力开裂要求
在API SPECFICATION 5CT中规定，对于C90钢级硫化物应力开裂试验弯曲梁方法的最小值Sc为多少？ | 对于C90钢级硫化物应力开裂试验弯曲梁方法的最小值Sc为12.0 | API SPECFICATION 5CT第11版6.14.4最低硫化物应力开裂要求
在API SPECFICATION 5CT中的尺寸表中，管子是用什么命名的？ | 管子是用代号和规格（外径）命名的。 | API SPECFICATION 5CT第11版7.1代号和规格
在API SPECFICATION 5CT中代号5-1/2的的套管外径D为多少？ | 代号5 1/2的的套管外径D为139.70mm | API SPECFICATION 5CT第11版7.2尺寸质量
在API SPECFICATION 5CT中代号2-7/8壁厚5.51mm的平式油管带螺纹和接箍的单位长度质量为多少kg/m？ | 代号2-7/8壁厚5.51mm的平式油管带螺纹和接箍的单位长度质量为9.52kg/m | API SPECFICATION 5CT第11版7.2尺寸质量
在API SPECFICATION 5CT中针对直径测量，采用USC单位保留几位小数？ | 采用USC单位保留三位小数 | API SPECFICATION 5CT第11版7.3.1测量
在API SPECFICATION 5CT中对于马氏体型铬钢L80钢级质量修正系数为多少？ | 对于马氏体型铬钢L80钢级质量修正系数为0.989 | API SPECFICATION 5CT第11版7.5质量
在API SPECFICATION 5CT中对于长度小于30m的产品，其长度测量器具的精度为多少m？ | 对于长度小于30m的产品，其长度测量器具的精度为±0.03m | API SPECFICATION 5CT第11版7.6长度
在API SPECFICATION 5CT中仅对于圆螺纹套管，可以最多提供百分之多少的对接管？ | 仅对于圆螺纹套管，可以最多提供5%的对接管 | API SPECFICATION 5CT第11版7.7套管对接管
在API SPECFICATION 5CT中仅对于圆螺纹套管对接管长度不可以低于多少m？ | 仅对于圆螺纹套管对接管长度不可以低于1.52m | API SPECFICATION 5CT第11版7.7套管对接管
在API SPECFICATION 5CT中规定，针对除P110和Q125钢级外的所有钢级的套管或套管短节的焊缝内飞边高度不应超过多少mm？ | 套管或套管短节的焊缝内飞边高度不应超过1.14mm | API SPECFICATION 5CT第11版7.8.2除P110和Q125钢级外的所有钢级
在API SPECFICATION 5CT中规定，壁厚大于7.64mm，针对除P110和Q125钢级外的所有钢级的套管或套管短节的焊缝内飞边最大修整深度多少t？ | 壁厚大于7.64mm，针对除P110和Q125钢级外的所有钢级的套管或套管短节的焊缝内飞边最大修整深度0.05t | API SPECFICATION 5CT第11版7.8.2除P110和Q125钢级外的所有钢级
在API SPECFICATION 5CT中规定，对于套管通径要求在接箍机紧上扣后还应该在至少距离接箍端多少m处再次通径？ | 对于套管通径要求在接箍机紧上扣后还应该在至少距离接箍端0.6m处再次通径 | API SPECFICATION 5CT第11版7.10通径要求
在API SPECFICATION 5CT中规定，对于油管通径要求在接箍机紧上扣后还应该在至少距离接箍端多少m处再次通径？ | 对于油管通径要求在接箍机紧上扣后还应该在至少距离接箍端1.1m处再次通径 | API SPECFICATION 5CT第11版7.10通径要求
在API SPECFICATION 5CT中规定，对于规格小于代号：4 1/2的管子，外径（D）公差？ | 对于规格小于代号：4 1/2的管子，外径（D）公差±0.79mm | API SPECFICATION 5CT第11版7.11.1外径
在API SPECFICATION 5CT中规定，对于规格大于代号：4的外加厚油管，外径（D）公差？ | 对于规格大于代号：4的外加厚油管，外径（D）公差+2.78mm～-0.75D | API SPECFICATION 5CT第11版7.11.1外径
在API SPECFICATION 5CT中规定，管子的壁厚公差为多少？ | 管子的壁厚公差为-12.5% | API SPECFICATION 5CT第11版7.11.2壁厚
在API SPECFICATION 5CT中规定，当规定最小壁厚不小于规定壁厚的90%时，单根质量上偏差增至多少？ | 当规定最小壁厚不小于规定壁厚的90%时，单根质量上偏差增至+10% | API SPECFICATION 5CT第11版7.11.3质量
在API SPECFICATION 5CT中规定，管子的内径d由谁决定？ | 管子的内径d由外径公差和质量公差决定 | API SPECFICATION 5CT第11版7.11.4内径
在API SPECFICATION 5CT中规定，代号2-7/8外加厚油管，管端到加厚厚度减小终止长度La为多少？ | 代号2-7/8外加厚油管，管端到加厚厚度减小终止长度La为158.75mm | API SPECFICATION 5CT第11版7.11.5加厚尺寸
在API SPECFICATION 5CT中规定，代号2-3/8外加厚油管，管端到加厚消失长度Lb为多少？ | 在API SPECFICATION 5CT中规定，代号2-3/8外加厚油管，管端到加厚消失长度Lb为254.00mm | API SPECFICATION 5CT第11版7.11.5加厚尺寸
在API SPECFICATION 5CT中规定，平端管是什么？ | 平端管是未加工螺纹的管子 | API SPECFICATION 5CT第11版7.12.1平端管
在API SPECFICATION 5CT中规定，所有管子和由管子制成的附件不应该有使有效壁厚减少到规定壁厚的多少以下？ | 不应该有使有效壁厚减少到规定壁厚的87.5%以下 | API SPECFICATION 5CT第11版7.13缺陷
对于单件热处理的 C110 钢级接箍半成品，应只能采用什么方法？ | 在装有在整个热处理过程能提供热处理控制记录资料的记录控制仪的同一热处理作业线或设备中，在 8 h 或少于 8 h 的连续生产过程中，采用相同工艺参数、无间断地单件进行热处理。 | API SPECFICATION 5CT第11版 8接箍
除非购方在订单上规定了热处理，经正火的N80钢级1类管子应带什么钢级接箍供货？ | 经正火的N80钢级1类管子应带N80钢级1类或N80Q钢级接箍供货。 | API SPECFICATION 5CT第11版 8接箍
除非购方在订单上规定了热处理，H40 钢级管子可采用哪种替代钢级或热处理供货？ | 带轧制态的、或经正火或正火+回火、或淬火+回火处理的 H40、J55 或 K55 钢级接箍供货。 | API SPECFICATION 5CT第11版 8接箍
API 圆螺纹套管接箍，对于除 Q125 钢级以外的所有钢级，外径W的公差多少？ | 外径 W 的公差为±1%，但不大于±3.18 mm。 | API SPECFICATION 5CT第11版 8接箍
API 外加厚油管接箍，外径 WC的公差多少？ | 外径 WC的公差为±0.38 mm。 | API SPECFICATION 5CT第11版 8接箍
API5CT中接箍的端面处理有哪些要求？ | API5CT要求接箍的端面应平整、光滑，无裂纹、夹杂物和其他缺陷，以确保与套管的良好接触和密封。 | API SPECFICATION 5CT第11版 8接箍
接箍表面缺欠如何检验？ | 应采用ISO10893-5或ASTME3024的环向磁场湿荧光磁粉法检验表面纵向缺欠，或采用已向购方证明具有相同灵敏度的其他无损检测方法进行检验。 | API SPECFICATION 5CT第11版 8接箍
特殊倒角油管标准接箍钝边与轴线是什么关系？ | 接箍钝边应与轴线完全垂直。 | API SPECFICATION 5CT第11版 8接箍
接箍表面缺欠检验如有争议，如何处理？ | 如有争议，以湿荧光磁粉法为准。 | API SPECFICATION 5CT第11版 8接箍
接箍缺欠和缺陷如何修补？ | 不应采用补焊方法。不应采用打磨或机加工方法去除淬火裂纹和电弧烧伤。可采用机加工或打磨外表面的方法去除或减少。 | API SPECFICATION 5CT第11版 8接箍
接箍化学成分可采用方法测定？ | 化学成分应采用通常用来测定化学成分的任何一种方法（如发射光谱、X射线发射、原子吸收、燃烧技术或湿法分析方法）进行测定。 | API SPECFICATION 5CT第11版 8接箍
接箍的螺纹类型有哪些？它们各自的特点是什么？ | API5CT中接箍的螺纹类型主要包括偏梯形螺纹和圆螺纹等。偏梯形螺纹具有较高的密封性和抗扭矩能力，而圆螺纹则具有易于加工和连接的特点。 | API SPECFICATION 5CT第11版 8接箍
可否对接箍进行扩经？ | 否，不应对接箍进行扩经。 | API SPECFICATION 5CT第11版 8接箍
炉批如何控制拉伸试验？ | 回火处理的 H40、J55 或 K55 钢级接箍供货。 | API SPECFICATION 5CT第11版 9检验和试验
拉伸试验机校准有什么要求？ | 拉伸试验机应在任何试验前15个月内按ISO7500-1或ASTME4方法校准。 | API SPECFICATION 5CT第11版 9检验和试验
压扁试验试样有什么要求？ | 试样应为长度不小于63.5mm（21/2in）的试验环或切头。 | API SPECFICATION 5CT第11版 9检验和试验
压扁试验方法是什么？ | 试样应在平行板间压扁。在每对压扁试样中，一个试样应使焊缝位于90°位置，另一个试样应使焊缝位于0°位置进行压扁。试样应压扁至相对管壁相接触为止。 | API SPECFICATION 5CT第11版 9检验和试验
硬度试验试样表面有什么要求？ | 硬度试样表面应经磨制、平行且光滑，应无氧化皮、外来物及润滑剂。 | API SPECFICATION 5CT第11版 9检验和试验
硬度试验机压头如何验证？ | 至少每24个月宜对压头进行直接验证。 | API SPECFICATION 5CT第11版 9检验和试验
冲击试验试样如何截取？ | 当无法截取全尺寸（10mm×10mm）横向试样时，应按标准要求尽可能大的小尺寸横向试样。当无法用这些横向试样进行试验时，应按标准要求尽可能大的纵向试样。 | API SPECFICATION 5CT第11版 9检验和试验
冲击试验温度如何控制？ | 除J55和K55钢级应在21℃（70℉）试验外，其他所有钢级的试验温度应为0℃（32℉）。试验温度公差应为±3℃（±5℉）。 | API SPECFICATION 5CT第11版 9检验和试验
静水压试验时间要求多少？ | 全压试验状态保持时间应不少于5s。 | API SPECFICATION 5CT第11版 9检验和试验
试验压力测量装置应如何校准？ | 对于机械压力装置（如波登管式和刻度盘读数式压力表），最大校准时间间隔应为6个月。对于电子压力装置（即压力传感器），最大校准时间间隔应为12个月。 | API SPECFICATION 5CT第11版 9检验和试验
标准静水压计算数值有什么要求？ | 标准静水压计算数值圆整到最接近的0.5MPa（100psi）。 | API SPECFICATION 5CT第11版 9检验和试验
标准静水压试验压力计算公式p=2×f×YSmin×t）/D，其中YSmin代表什么？ | 管体规定最小屈服强度，单位为兆帕（MPa）（磅每平方英寸（psi））。 | API SPECFICATION 5CT第11版 9检验和试验
对油套管最小直径测量尺寸存在争议，如何处理？ | 在对最小直径要求有争议时，应采用千分尺进行测量。 | API SPECFICATION 5CT第11版 9检验和试验
对于带螺纹和接箍的油套管，如何测量长度？ | 长度应从外螺纹端至接箍外侧端面进行测量。 | API SPECFICATION 5CT第11版 9检验和试验
每根套管和规格不小于代号1：1.660的每根油管如何称重？ | 每根套管和规格不小于代号1：1.660的每根油管应单独称重。 | API SPECFICATION 5CT第11版 9检验和试验
检验表面的光照度如何要求？ | 检验表面的光照度不应低于500lux（50ft-candle）。 | API SPECFICATION 5CT第11版 9检验和试验
油套管管端检查有什么要求？ | 对距端面至少450mm（18in）范围内的管端外表面应进行外观检验。 | API SPECFICATION 5CT第11版 9检验和试验
无损检测对湿粉浓度有什么要求？ | 当进行湿磁粉检验时，每8h或每班（两者取频次较高者）应对湿粉浓度进行一次检查。 | API SPECFICATION 5CT第11版 9检验和试验
无损检测人员有什么要求？ | 无损检测应由具有1级、2级或3级资格的检验人员采用经具有3级资格的检验人员批准的程序进 行。 | API SPECFICATION 5CT第11版 9检验和试验
对于经淬火加回火的焊管，焊缝检测在什么时候进行？ | 对于经淬火加回火的焊管，焊缝检测应在最终热处理和旋转矫直作业之后进行。 | API SPECFICATION 5CT第11版 9检验和试验
接箍毛坯全壁厚超声检测有什么要求？ | 对接箍毛坯应采用超声压缩波技术从外表面进行全管体、全长缺欠的检测和标识。 | API SPECFICATION 5CT第11版 9检验和试验
对于 C90、T95、C110 和 Q125 钢级，代号 1：9 5/8 及更大规格的套管用接箍半成品、短节或附件材料，一批应不超过多少件？ | 一批应不超过 30 件。 | API SPECFICATION 5CT第11版 9检验和试验
在出现结果不一致的情况下，化学分析应按照哪个标准执行？ | 在出现结果不一致的情况下，化学分析应按照 ISO 9769 或 ASTM A751 进行。 | API SPECFICATION 5CT第11版 9检验和试验
P110电焊管压扁试验平行板间距公式是什么？ | D×(1.086-0.016 3 D/t) | API SPECFICATION 5CT第11版 9检验和试验
当产品规格太小，拉伸试验取不出直径为 8.9 mm（0.350 in）的试样时，可以使用圆棒拉伸试验吗？ | 不准许使用圆棒拉伸试样。 | API SPECFICATION 5CT第11版 9检验和试验
C110 和 Q125 钢级，拉伸试样应采用条形试样，或当管壁厚超过 19.1 mm（0.750 in）时，可采用直径为多少的圆棒试样？ | 可采用直径为 12.7 mm（0.500 in）的圆棒试样。 | API SPECFICATION 5CT第11版 9检验和试验
拉伸试验过程中的应变速率应符合哪个标准要求？ | 应符合 ISO 6892-1 或 ASTM A370 的要求。 | API SPECFICATION 5CT第11版 9检验和试验
对于所有钢级，全壁厚硬度试验应在哪上进行？ | 对于所有钢级，全壁厚硬度试验应在试验环或产品试块上进行。 | API SPECFICATION 5CT第11版 9检验和试验
外表面硬度试验可采用哪种试验方法进行？ | 外表面试验可采用洛氏硬度或布氏硬度试验方法进行。 | API SPECFICATION 5CT第11版 9检验和试验
全壁厚硬度试验应采用哪种试验方法进行？ | 全壁厚硬度试验应采用洛氏硬度试验方法进行，并用于产品最大硬度、允许硬度变化及淬火淬透性的验收。 | API SPECFICATION 5CT第11版 9检验和试验
当硬度环取自产品的端部时，硬度试验应在哪侧进行？ | 当硬度环取自产品的端部时，硬度试验应在试验环距端部最远的那一侧（即避开淬火端面）进行。 | API SPECFICATION 5CT第11版 9检验和试验
硬度试验，产品试块或试验环接触砧板和压头的表面应相互平行，其夹角应在多少范围内？ | 其夹角应在 0.5°范围内。 | API SPECFICATION 5CT第11版 9检验和试验
硬度试验，对产品试块或试验环接触砧板和试验机构件（如压头、压头夹持器、砧板和砧座）的表面应进行外观检查，表面有什么要求？ | 表面应无肉眼可见的外来物、润滑剂、铁锈及毛刺。 | API SPECFICATION 5CT第11版 9检验和试验
API 螺纹标记有什么要求？ | 制造商应将螺纹标识模印在具有圆螺纹或偏梯形螺纹的套管上。对于螺纹加工厂，在套管和油管上要求有螺纹标识。 | API SPECFICATION 5CT第11版 10标记
API 螺纹标记生产日期有什么要求？ | 为标记用的生产日期定义为代表月份的前两位数字和代表年份的后两位数字，中间加连字符（破折号）或斜线（如 2012 年 5 月标记为 05-12 或 05/12）。 | API SPECFICATION 5CT第11版 10标记
接箍材料和附件材料的标记应按订单规定，或者对于接箍材料，按制造商的内部标记要求，但 应至少可追溯什么内容？ | 至少可追溯本标准、制造商、生产日期和钢级。 | API SPECFICATION 5CT第11版 10标记
允许的锤压印标记方法有哪几种？ | 热滚压印或热锤压印标记、使用标准模具的冷模压印、使用断续的点面模具的冷模压印、使用圆面模具的冷模压印、振动法 | API SPECFICATION 5CT第11版 10标记
≥4-1/2管子锤压印标记高度多少？ | 6.4mm | API SPECFICATION 5CT第11版 10标记
规格不小于代号1：1.660的套管和油管上的锤压印标记位置有什么要求？ | 规格不小于代号1：1.660的套管和油管上的标记应打在每根管的外表面上，且位于距接箍或内螺纹、或平端管任一端、或外螺纹－外螺纹管任一端约 0.3 m（1 ft）的范围内。 | API SPECFICATION 5CT第11版 10标记
对于长度小于 1.8 m（6 ft）的附件材料和短节，所要求的模印标记有什么要求？ | 可印在贴在距端部 0.3 m（1 ft）范围内的外表面上的印花纸上。 | API SPECFICATION 5CT第11版 10标记
模印标记顺序：API 5CT前是什么内容？ | 制造商名称或标记。 | API SPECFICATION 5CT第11版 10标记
N80Q接箍颜色如何规定？ | 整个接箍红色，有一条绿色带。 | API SPECFICATION 5CT第11版 10标记
螺纹保护器正常贮存时间多久？ | 正常的贮存时间应约为一年。 | API SPECFICATION 5CT第11版 11涂层与保护
螺纹保护器标记至少应包括什么内容？ | 制造商名称、产品规格、螺纹类型、“5CT”后加螺纹保护器等级代号（A 或 B），即“5CTA”或“5CTB”。 | API SPECFICATION 5CT第11版 11涂层与保护
螺纹保护器的覆盖范围多少？ | 外螺纹保护器应覆盖螺纹全长，内螺纹保护器应覆盖内螺纹的等效总长度。 | API SPECFICATION 5CT第11版 11涂层与保护
交付产品的合格证有什么要求？ | 制造商应提供所有交付产品的合格证。 | API SPECFICATION 5CT第11版 12文件
合格证除了必须的基本内容，还应包括什么？ | 合格证书还应包括一份表明产品已按本标准进行制造、取样、试验和/或检验，并证实符合这些要求的声明。 | API SPECFICATION 5CT第11版 12文件
制管厂除了生产产品的一台或多台制管设备，还应配备哪些不可分包的设备？ | 制管厂还应有合适的管子称重及管子、接箍毛坯、接箍材料或附件材料标记设备，并负责称重和标记。 | API SPECFICATION 5CT第11版 13各类制造商设备配置最低要求
制管厂如果不具有能进行所有要求的试验和检验的设备，如何处理？ | 由制管厂选择，可由分包方进行这些试验或检验，并可离厂进行。在分包方进行任何这些服务的情况下，这些检验和试验应在制管厂的监控下 按照文件化程序进行，以确保符合本标准的相关要求。 | API SPECFICATION 5CT第11版 13各类制造商设备配置最低要求
接箍制造商可分包无损检测方法检验接箍。 | 错，接箍制造商应能采用磁粉检验或其他适合的无损检测方法检验接箍。 | API SPECFICATION 5CT第11版 13各类制造商设备配置最低要求
加厚管子热处理有什么要求？ | 加厚管子应在加厚后进行全管体、全长热处理。 | API SPECFICATION 5CT第11版 附录A
在最终热处理之后及螺纹加工之前，对加厚管子如何检测缺陷？ | 在最终热处理之后及螺纹加工之前，应采用磁粉方法检验加厚管子两端内、外表面上的横向和纵向缺陷。 | API SPECFICATION 5CT第11版 附录A
电焊管的冲击试样缺口有什么要求？ | 冲击试样缺口应开在焊缝处。 | API SPECFICATION 5CT第11版 附录A
电焊管焊缝无损检测在什么时候进行？ | 电焊管焊缝无损检测应在所有热处理及任何随后的旋转矫直作业之后进行。 | API SPECFICATION 5CT第11版 附录A
焊缝检验设备检查频次如何规定？ | 每一个工作班至少应使用适用的参考标样对设备进行一次检查，以证明检验设备和检验程序的有效性。 | API SPECFICATION 5CT第11版 附录A
夏比 V 型缺口冲击试验试样如何截取？ | 一个试验应由每批中的一根管上截取的三个试样组成。 | API SPECFICATION 5CT第11版 附录A
API Spec 5B定义了什么？ | 套管、油管和管线管螺纹的加工、测量和检验。 | 《API Spec 5B 16》
管螺纹检验共分为几个方面？ | 三个方面，包括管体螺纹外观检查、螺纹单项参数测量和用量规进行紧密距测量。 | 《API Spec 5B 16》
在自管端的完整螺纹最小长度Lc范围内，螺纹应无哪些缺欠？ | 撕裂、切口、磨痕、台肩或破坏螺纹连续性的任何其他缺欠。 | 《API Spec 5B 16》
螺纹单项参数测量前，所有螺纹应如何处理？ | 彻底清洗。 | 《API Spec 5B 16》
圆螺纹和管线管螺纹锥度的定义是什么？ | 螺纹中径的增加量。 | 《API Spec 5B 16》
偏梯型螺纹锥度的定义是什么？ | 沿外螺纹小径圆锥和内螺纹大径圆锥直径的变化。 | 《API Spec 5B 16》
牙型高度测量时，V型槽校队块与U型槽校对块上量规读数变动不得超过多少？ | 0.013mm。 | 《API Spec 5B 16》
API 5B中，手紧紧密距A代表什么？ | 两个具有相同规格的部件没有产生机械过盈时的名义上紧位置。 | 《API Spec 5B 16》
合格的校对量规的配对紧密距值S是什么？ | 校对塞规上消失点平面与校对环规端面的距离。 | 《API Spec 5B 16》
油管和管线管最后一牙完整螺纹的位置在哪里？ | 在距外螺纹端面（L4-g）处。 | 《API Spec 5B 16》
偏梯型套管最后一牙完整螺纹的位置在哪里？ | 在距外螺纹端面L7处。 | 《API Spec 5B 16》
圆螺纹套管最后一牙完整螺纹的位置如何确定？ | 管端至最后螺纹划线（最后螺纹槽）长度-12.7mm。 | 《API Spec 5B 16》
对于内螺纹，最后一牙完整螺纹的位置应距离哪里？ | 接箍中心或整体连接油管内螺纹小端J+1P。 | 《API Spec 5B 16》
API 5B规范适用于哪些产品？ | 按API标准生产的产品。 | 《API Spec 5B 16》
螺纹的哪些参数测量方法适用于每英寸牙数不超过11 1/2牙的螺纹？ | 锥度、螺距、牙型高度、牙型角和牙型角的测量。 | 《API Spec 5B 16》
API油套管螺纹连接形式主要有哪些？ | 接箍连接、无接箍连接 | 《API Spec 5B 16》
油管的外加厚螺纹类型有哪些？ | 短圆、长圆等。 | 《API Spec 5B 16》
螺纹设计的基本要求有哪些？ | 右旋、符合API Spec 5B的尺寸和公差要求。 | 《API Spec 5B 16》
偏梯形螺纹锥度的定义是什么？ | 沿外螺纹小径圆锥和内螺纹大径圆锥直径的变化。 | 《API Spec 5B 16》
在API 5B中，如何确定油管和套管螺纹的合格性？ | 通过外观检查、螺纹单项参数测量和用量规进行紧密距测量等方法综合判断。 | 《API Spec 5B 16》
螺纹单项参数测量前需要做哪些准备工作？ | 彻底清洗螺纹表面，确保测量准确性。 | 《API Spec 5B 16》
API油套管螺纹的常见类型及其特点。 | 包括圆螺纹、偏梯形螺纹等，具有不同的连接形式和密封性能。 | 《API Spec 5B 16》
按照 API SPEC 5B，套管螺纹的牙型角是多少度？其重要性体现在哪里？ | 套管螺纹牙型角为 60 度。合适的牙型角对于保证螺纹的配合精度、连接强度、密封性以及螺纹的互换性都有着至关重要的作用，若牙型角偏差过大，会导致螺纹连接不紧密、易松动甚至发生泄漏等问题。 | 《API Spec 5B 16》
解释 API SPEC 5B 中套管螺纹锥度 1:16 的意义。 | 1:16 的锥度设计使得套管螺纹在旋合过程中能够逐渐紧密配合，实现良好的密封效果和连接强度。它保证了在一定的旋合长度内，螺纹的直径均匀变化，从而使管与接箍之间的连接稳定且可靠，有效防止流体泄漏，并能均匀分布连接所产生的应力。 | 《API Spec 5B 16》
API SPEC 5B 对套管螺纹紧密距测量工具精度有何要求？为什么？ | 要求测量工具精度达到 ±0.025mm。因为紧密距是衡量套管螺纹连接质量的关键参数之一，高精度的测量工具能准确检测紧密距数值，确保其在规定公差范围内，从而保证不同批次、不同厂家生产的套管螺纹之间能够实现良好的互换性和连接可靠性，若测量工具精度不足，会导致紧密距测量不准确，进而影响整个连接系统的性能。 | 《API Spec 5B 16》
油管接箍材料在 API SPEC 5B 中有哪些性能要求？ | 油管接箍材料需具备良好的可加工性，以便进行螺纹加工等制造工艺；要有足够的强度，包括拉伸强度、屈服强度等，以承受在石油开采、输送过程中的各种载荷；还需具备一定的耐腐蚀性，防止在井下恶劣环境中被腐蚀损坏，从而保证油管连接的长期稳定性和安全性。 | 《API Spec 5B 16》
简述 API SPEC 5B 中油管接箍外径公差的规定及其在装配中的作用。 | 油管接箍外径公差在 API SPEC 5B 中的规定范围是 ±0.4mm。在装配过程中，合适的外径公差能够保证接箍与其他相关部件（如扳手、密封装置等）的良好配合。如果外径过大，可能无法顺利安装到预定位置或与其他部件发生干涉；外径过小则可能导致连接松动或密封不良，影响整个油管连接系统的稳定性和密封性，因此严格控制外径公差对于确保装配质量和系统性能至关重要。 | 《API Spec 5B 16》
符合 API SPEC 5B 的套管螺纹加工设备应具备哪些特点？ | 应具备高精度，能够精确控制螺纹的牙型角、锥度、螺距等关键参数，确保加工精度符合标准要求；良好的稳定性，在长时间连续加工过程中保持加工参数的稳定，减少因设备波动导致的加工误差；可调整性，能够根据不同规格、类型的套管螺纹加工需求，方便快捷地调整加工参数和刀具等部件，提高设备的通用性和适应性，以满足石油工业中多样化的套管螺纹生产要求。 | 《API Spec 5B 16》
API SPEC 5B 规定套管螺纹螺距测量位置可以有哪些？不同位置测量的意义是什么？ | 螺距测量位置可以在螺纹大径处、螺纹中径处或螺纹小径处。在大径处测量螺距可直观反映螺纹整体的螺距变化情况，对于评估螺纹的宏观几何形状和配合精度有一定帮助；中径处螺距测量更接近螺纹实际受力和配合的区域，其测量结果对于分析螺纹的连接强度、密封性以及螺纹间的相互作用较为关键；小径处测量螺距可补充对螺纹根部 | 《API Spec 5B 16》
圆螺纹套管的螺距应如何测量？ | 圆螺纹套管的螺距可使用螺纹规或游标卡尺进行测量，通常测量相邻两牙之间的距离。 | 《API Spec 5B 16》
偏梯形内、外螺纹的螺距测量有何不同？ | 偏梯形内、外螺纹的螺距测量在方法上基本相同，但测量位置有所不同。内螺纹螺距测量时，需将测量工具伸入螺纹孔内；外螺纹螺距测量时，则直接在外螺纹表面进行测量。 | 《API Spec 5B 16》
螺纹加工应满足哪些要求以确保紧密连接？ | 螺纹加工应满足螺纹形状、尺寸、表面粗糙度和锥度等要求，以确保螺纹连接的紧密性和互换性。 | 《API Spec 5B 16》
套管用螺纹脂应满足哪些性能要求？ | 套管用螺纹脂应具有良好的润滑性、密封性和抗腐蚀性，以确保螺纹连接的紧密性和长期可靠性。 | 《API Spec 5B 16》
什么是“紧密连接”？ | “紧密连接”是指两个具有相同规格的部件通过螺纹连接后，在没有外力作用的情况下，能够保持一定的连接紧密度，防止介质泄漏。 | 《API Spec 5B 16》
螺纹应设计为哪种旋转方向？ | 螺纹应设计为右旋方向，以符合大多数国家和地区的标准和使用习惯。 | 《API Spec 5B 16》
管端外倒角的要求是什么？ | 管端外倒角的要求通常包括倒角的角度、大小和表面质量等方面，以确保螺纹连接的顺利进行和减少磨损。 | 《API Spec 5B 16》
接箍螺纹的根部应如何起始和延伸？ | 接箍螺纹的根部应平滑地起始于管端，并沿规定的锥度方向延伸，以确保与管体螺纹的紧密配合。 | 《API Spec 5B 16》
API SPEC 5B 规定的管螺纹牙型应符合什么标准？ | 特定的几何形状、规定的牙顶高和牙底高比例、统一的牙侧角、对称的牙型结构 | 《API Spec 5B 16》
油管接箍在 API SPEC 5B 中的外观质量要求包括那些？ | 表面无锈蚀、无磕碰伤、标识清晰完整、颜色均匀 | 《API Spec 5B 16》
API SPEC 5B 对于管螺纹的牙侧角有何具体要求？其对螺纹连接的稳定性起到怎样的作用？ | API SPEC 5B 规定了统一的牙侧角要求。合适且稳定的牙侧角能保证螺纹在旋合时两侧面均匀接触受力，使连接力均匀分布，避免因牙侧角偏差导致局部应力集中，从而有效提高螺纹连接的稳定性，减少松动、泄漏以及螺纹磨损过快等风险，确保在石油工业的各种工况下管螺纹连接的可靠性和持久性。 | 《API Spec 5B 16》
在 API SPEC 5B 标准下，当管螺纹紧密距出现偏差时，可采取哪些调整措施？ | 当紧密距偏差较小时，可通过微调螺纹加工机床的参数，如刀具的进给量、切削深度等，对后续加工的螺纹进行修正。若偏差较大，可能需要检查加工刀具是否磨损或损坏，及时更换合适的刀具。对于已加工完成但紧密距不合格的产品，在一定范围内可采用研磨等工艺对螺纹表面进行处理，以调整紧密距至合格范围，但需严格控制研磨量和精度，确保不影响螺纹的其他性能参数。 | 《API Spec 5B 16》
简述 API SPEC 5B 中对接箍材料化学成分的要求及其对材料性能的影响。 | API SPEC 5B 对接箍材料的化学成分有特定要求，例如对碳、锰、硅等元素含量有规定范围。碳含量影响材料的强度和硬度，适量的碳可提高强度，但过高会降低韧性；锰能增强材料的强度和韧性，提高淬透性；硅有助于脱氧和增加强度。合理的化学成分搭配可使接箍材料具备良好的综合机械性能，满足在石油管道系统中对强度、韧性、耐腐蚀性等多方面的要求，确保接箍在复杂恶劣环境下能可靠地连接油管和套管，保障石油开采与输送的安全稳定运行。 | 《API Spec 5B 16》
套管圆螺纹牙型高度公差 | hs和hn为±0.002 in 是根据对称圆柱螺纹而不是对称圆锥螺纹公式计算的，但其结果差异对螺距为0.125 in、锥度为3/4 in/ft或更小的螺纹来说是可忽略不计 | 《API Spec 5B 16》
套管圆螺纹椭圆度公差 | D/t＜20·········0.003D D/t≥20·········0.004D | 《API Spec 5B 16》
油管圆螺纹锥度公差 |  | 《API Spec 5B 16》
油管圆螺纹每英寸螺距公差 | 不加厚油管、外加厚油管和整体接头油管···±0.003 in | 《API Spec 5B 16》
油管圆螺纹累积螺距公差 | 不加厚油管、外加厚油管和整体接头油管···±0.006 in | 《API Spec 5B 16》
油管圆螺纹牙型高度公差 | 不加厚油管、外加厚油管和整体接头油管···±0.002 in | 《API Spec 5B 16》
油管圆螺纹牙顶高公差 | 不加厚油管、外加厚油管和整体接头油管···±0.0015 in | 《API Spec 5B 16》
油管圆螺纹外螺纹全长公差 | 每英寸8牙······±1p 每英寸10牙，外加厚······+1.5p ···············-3/4p 每英寸10牙，不加厚······±1.5p | 《API Spec 5B 16》
油管圆螺纹平均顶径公差 | 每英寸8牙···±0.008 in 每英寸10牙···±0.0095in | 《API Spec 5B 16》
油管圆螺纹椭圆度公差 | D/t＜20·········0.003D D/t≥20·········0.004D | 《API Spec 5B 16》
油管圆螺纹接箍镗孔25°退刀角公差 | ±5° | 《API Spec 5B 16》
偏体形螺纹套管管子螺纹锥度公差 | 每英寸长度上直径增量为0.750 in或1.000 in···+0.054 in ························-0.018 in 每英寸长度上直径增量为0.0625 in或0.0833 in···+0.0045 in ························-0.0015 in | 《API Spec 5B 16》
偏体形套管螺纹螺距公差 | 规格小于等于13-3/8······±0.002 in 规格大于等于16········±0.003 in | 《API Spec 5B 16》
偏体形套管螺纹累积螺距公差 | ±0.004 in | 《API Spec 5B 16》
偏体形套管螺纹椭圆度公差 | D/t＜20·········0.003D D/t≥20·········0.004D | 《API Spec 5B 16》
每英寸8牙圆螺纹锥度规球形测头直径 | 1.83 mm 公差为±0.05mm | 《API Spec 5B 16》
每英寸10牙圆螺纹锥度规球形测头直径 | 1.45 mm 公差为±0.05mm | 《API Spec 5B 16》